## tabula1
Grunts normatīvo un aplēses rādītāju tabula
|  |  |  | Porainības | Grunts blīvums |  | Deformācijas | Iekšējas berzes |  |  | Īpatnējā saiste
Grunts | IĢE Nr. | Slāņu | Grunts nosaukums | koeficients | r, g/cm3 |  | modulis | leņķis, j o |  |  | C, KPa
Kods |  | apzīmējumi |  | e |  |  | E, MPa | jn | aplēses |  | Cn | aplēses
[9 empty] | jI | jII |  | CI | CII
1 | 2 | 3 | 4 | 5 | 6 |  | 7 | 8 | 9 | 10 | 11 | 12 | 13
saMg | 1''' |  | Mākslīga grunts - irdena, | 0.78 |  | 1.6 | 7: 8
mitra
FSa | 7''' |  | Smalka smilts, irdena, | >0,75 | 1.7 |  | 7: 7; 8: 28; 9: 25; 10: 28
ūdenspiesātināta
FSa | 7'' |  | Smalka smilts vidēji blīva, | 0.72 |  | 1.9 | 15 | 30 | 27 | 30 | 1 | 0.66 | 1
ūdenspiesātināta
MSa | 8'' |  | Vidēji rupja smilts vidēji blīva, | 0.63 | 2 |  | 18 | 35 | 30 | 35 | 1 | 0.66 | 1
ūdenspiesātināta
grsaCl | 19 |  | Morēnas smilšmāls ar granti un oļiem, | 0.53 | 2.1 |  | 24 | 19 | 16 | 19 | 25 | 16.66 | 25
mīksts
Piezīme: vērtības aprēķinātas pēc vidējās statistiskās metodes, pievēršot uzmanību grunšu raksturīgajiem rādītājiem, jāņem vērā, ka šīs vērtības konkrētās grunts
izplatības vietās var ievērojami atšķirties no tabulā dotajiem rādījumiem.
1. Pielikums
__
__
__

## gt
APZĪMĒJUMS
| Urb.nr.1 | Urbums, tā numurs
| 7 | absolūtā atzīme, m v.j.l.
Urb.nr.1
7
Urb.nr.2
7
|  |  | Objekts | Ķekavas upes kreisā krasta stiprināšanas un ceļa remonta tehniskā projekta izstrāde Ķekavā, Gaismas ielā 19K-10
|  |  | Pasūtītājs | SIA "JOE" | Inženierģeoloģisko urbumu izvietojuma plāns | Stadija TP
|  |  | Direktors | A. Jasinskis |  | Lapas 1 | Lapa 1
|  |  | Datums: 10.12.2015. |  | Vien. reģ. Nr. 40003806816
2. Pielikums

## urbumi
H, m v.j.l.
7
6
5
4
3
2
1
Mērogs: vertikāli 1 : 100
Urbuma vietas
absolūtā atzīme, m
Urbuma dziļums, m
Gruntsūdens līmenis, abs. atz. m v.j.l.
Mērījuma datums
1'''
3
3
7,0
4,2
4,8
07.12.2015.
Urb. nr. 1
2,8
3. Pielikums
1. Lapa
2,2
2,2
3,5
4
7'''
19
Urb. nr. 2
7,0
3,5
5,5
07.12.2015.
1,5
A
1'''
3
1,5
2
8''
3,0
7''
2
1
2
3,5

## Apzimejumi
APZĪMĒJUMI
tQ4 |  |  | A | Asfalts, zem kura sabērtas šķembas
| saMg |  | 1''' | Mākslīga grunts - smilts ar augsni, vietām ar būvgružiem, irdena, mitra
aQ4 | FSa |  | 7'' | Smalka smilts, vidēji blīva, ūdenspiesātināta
| FSa |  | 7''' | Smalka smilts, irdena, vietām ar organikas piejaukumu, ūdenspiesātināta
| MSa |  | 8'' | Vidēji rupja smilts, vidēji blīva, ūdenspiesātināta
gQ3 | grsaCl |  | 19 | Morēnas smilšmāls ar granti un oļiem, mīksts
Organikas piejaukums
Smilšaino grunšu blīvuma |  |  | Mālaino grunšu plūstamības |  |  | Kvartāra nogulumu
rādītāji |  |  | rādītājs |  |  | ģenēze
tQ4 tehnogēnie
aQ4 aluviālie
gQ3 glacigēnie
| Objekts | Ķekavas upes kreisā krasta stiprināšanas un ceļa remonta tehniskā projekta izstrāde Ķekavā, Gaismas ielā 19K-10
| Pasūtītājs | SIA "JOE" |  |  | Inženierģeoloģisko urbumu griezumi | Stadija TP
| Ģeologs | A. Jasinskis |  |  |  | Lapas 2 | Lapa 2
| Datums: 14.12.2015. |  |  |  | Vien. reģ. Nr. 40003806816
(Inženierģeoloģisko urbumu izvietojumu skatīt 2. Pielikumā;
lauka darbi veikti 2015. gada 7. decembrī.)
2
vidēji blīvs
3. Pielikums
2. Lapa
2,2
1,5
Mitra grunts
2,8 Urbuma pēdas absolūtā atzīme, m v.j.l.
1
Traucētas struktūras grunts paraugs, tā numurs
Ūdenspiesātināta grunts
Slāņa pamatnes dziļums no zemes virsmas, m
Gruntsūdens līmenis izpētes darbu laikā, m
3
irdens
4
mīksts

## urb 1-2apraksts
4. Pielikums
Objekts: Ķekavas upes kreisā krasta stiprināšanas un ceļa remonta
tehniskā projekta izstrāde Ķekavā, Gaismas ielā 19K-10
Inženierģeoloģisko urbumu apraksts
Urb. Nr. 1
Absolūtā augstuma atzīme, m: 7,0
Datums: 07.12.2015.
Ūdens līmenis (m) no zemes virsmas: 2,2
Grunts Kods | Inženierģeoloģiskais elements (IĢE) | Slāņa dziļums (m) |  | Slāņa biezums (m) | Grunts raksturojums | Grunts blīvums, mitrums
|  | no | līdz
1 | 2 | 3 | 4 | 5 | 6 | 7
saMg | 1''' | 0 | 2.2 | 2.2 | Mākslīga grunts - smilts pārrakta ar augsni, vietām ar būvgružiem | Irdena, mitra
FSa | 7''' | 2.2 | 3.5 | 1.3 | Smalka smilts, pelēka ar nelielu organikas piejaukumu | Irdena, ūdenspiesātināta
grsaCl | 19 | 3.5 | 4.2 | 0.7 | Morēnas smilšmāls ar granti un oļiem; dziļāk atklāti pamatieži - dolomīts | Mīksts
Urb. Nr. 2
Absolūtā augstuma atzīme, m: 7,0
Datums: 07.12.2015.
Ūdens līmenis (m) no zemes virsmas: 1,5
Grunts Kods | Inženierģeoloģiskais elements (IĢE) | Slāņa dziļums (m) |  | Slāņa biezums (m) | Grunts raksturojums | Grunts blīvums, mitrums
|  | no | līdz
1 | 2 | 3 | 4 | 5 | 6 | 7
| A | 0 | 0.2 | 0.2 | Asfalts (0,07 m), līdz 0,2 m sabērtas šķembas
saMg | 1''' | 0.2 | 1.5 | 1.3 | Mākslīga grunts - uzbērta smilts ar augsni, no 0,7 m uzbērta smilts, dziļāk par 1,3 m smilts ar augsni | Irdena, mitra
MSa | 8'' | 1.5 | 3 | 1.5 | Vidēji rupja smilts, pelēka | Vidēji blīva, ūdenspiesātināta
FSa | 7'' | 3 | 3.5 | 0.5 | Smalka smilts, pelēka, slāņa apakšējā daļā ar dolomīta gabaliem; 3,5 m dziļumā atklāti pamatieži - dolomīta virsma | Vidēji blīva, ūdenspiesātināta

## gransast
Granulometriskā sastāva protokols
Objekts: Ķekavas upes kreisā krasta stiprināšanas un ceļa remonta tehniskā projekta izstrāde Ķekavā, Gaismas ielā 19K-10
Pasūtītājs: SIA "JOE"
Nr. p.k. | Urbuma Nr. | Parauga Nr. | Dziļums, m | IĢE | Granulometriskais sastāvs, atlikums % pēc masas uz sietiem; sieta izmēri mm | [12 empty] | Areometra metode |  |  |  |  | Iorg, % | Filtrācijas koeficients
[5 empty] | 31.5 | 16 | 11.2 | 8 | 5.6 | 4 | 2 | 1 | 0.63 | 0.2 | 0.1 | 0.063 | 0,063-0,038 | 0,038-0,02 | 0,02-0,008 | 0,008-0,004 | 0,004-0,002 | <0,002 |  | r g/cm3 |  | e |  | K10m/dnn
[24 empty] | rird. | rsabl. | eird. | esabl. | Kird. | Ksabl.
1 | 2 | 3 | 4 | 5
1 | 1 | 1 | 2,5...3,0 | 7''' | [7 empty] | 0.4 | 1.2 | 9.7 | 79.5 | 7.4 | 1.8
2 | 2 | 2 | 1,5...2,0 | 8'' | [7 empty] | 0.7 | 14.9 | 69.2 | 11.6 | 0.7 | 2.9
Datums: 14.12.2015. | [6 empty] | Vien. reģ. Nr. 40003806816
5. Pielikums